## Sheet1
土 工 试 验 成 果 表
工程编号：2023022 工程名称：三级应急防范体系万方收集池 试验日期：
试 验 室 编 号 | 层 号 | 孔 号 | 土 样 编 号 | 取 土 深 度 | 土 分 类 名 称 | 天然状态土的物理性指标 |  |  |  | 液 限 | 塑 限 | 塑 性 指 数 | 液 性 指 数 | 孔 隙 比 | 孔 隙 比 | 孔 隙 比 | 孔 隙 比 | 孔 隙 比 | 孔 隙 比 | 压缩 系数 | 压缩 模量 | 直剪试验 |  | 直剪试验 |  | 垂直渗透系数 | 水平渗透系数 | 备 注
[6 empty] | 含 水 量 | 密度 | 土 粒 比 重 | 孔 隙 比 | [12 empty] | 快剪 |  | 固快
[7 empty] | 湿 | [12 empty] | α | Es | 粘聚力 | 内摩擦角 | 粘聚力 | 内摩擦角 | kv | kh
[6 empty] | ω0 | ρ0 | Gs | e0 | ωl | ωp | IP | IL | ei | ei | ei | ei | ei | ei |  |  | c | φ | c | φ
|  |  |  | (m) |  | (%) | (g/cm3) |  |  | (%) | (%) |  |  | P=0 KPa | P=50.0 KPa | P=100 KPa | P=200 KPa | P=400 KPa | P=800 KPa | (MPa-1) | (MPa) | (KPa) | ( ° ) | (KPa) | ( ° ) | (cm/s) | (cm/s)
| 2-1 | 1 | 01 | 2.10～2.40 | 淤泥质粉质黏土 | 39 | 1.79 | 2.73 | 1.1199 | 38 | 23.9 | 14.1 | 1.071 | 1.1199 | 1.008 | 0.965 | 0.911 | 0.848 |  | 0.54 | 3.9258 |  |  | 13.1 | 9.8 | 8.15e-06 | 8.84e-06
| 2-1 | 1 | 02 | 3.10～3.40 | 淤泥质粉质黏土 | 35.8 | 1.8 | 2.73 | 1.0596 | 35.7 | 19.8 | 15.9 | 1.006 | 1.0596 | 0.913 | 0.847 | 0.781 | 0.716 |  | 0.66 | 3.1207 |  |  | 10.5 | 10.2 | 7.12e-06 | 8.21e-06
| 2-1 | 1 | 03 | 4.10～4.40 | 淤泥质粉质黏土 | 42.3 | 1.71 | 2.72 | 1.2635 | 40.2 | 26.4 | 13.8 | 1.152 | 1.2635 | 1.086 | 1.004 | 0.912 | 0.809 |  | 0.92 | 2.4603 |  |  | 12 | 10.1 | 5.45e-06 | 6.25e-06
| 2-1 | 3 | 01 | 2.10～2.40 | 淤泥质粉质黏土 | 37.6 | 1.84 | 2.71 | 1.0266 | 33.6 | 22.3 | 11.3 | 1.354 | 1.0266 | 0.924 | 0.885 | 0.833 | 0.77 |  | 0.52 | 3.8973 |  |  | 10.8 | 9.5 | 7.15e-06 | 8.24e-06
| 2-1 | 5 | 01 | 3.10～3.40 | 淤泥质粉质黏土 | 37.8 | 1.81 | 2.72 | 1.0708 | 34.8 | 22.6 | 12.2 | 1.246 | 1.0708 | 0.988 | 0.94 | 0.881 | 0.814 |  | 0.59 | 3.5098 |  |  | 12.2 | 10.2 | 6.54e-06 | 7.84e-06
| 2-1 | 11 | 01 | 3.10～3.40 | 淤泥质粉质黏土 | 43.5 | 1.76 | 2.73 | 1.2259 | 39.7 | 25.5 | 14.2 | 1.268 | 1.2259 | 1.087 | 1.032 | 0.962 | 0.876 |  | 0.7 | 3.1798 |  |  | 14.1 | 10.2 | 8.15e-06 | 8.24e-06
| 2-1 | 15 | 01 | 4.10～4.40 | 淤泥质粉质黏土 | 38.3 | 1.81 | 2.71 | 1.0707 | 32.6 | 19.7 | 12.9 | 1.442 | 1.0707 | 0.959 | 0.918 | 0.867 | 0.805 |  | 0.51 | 4.0602 |  |  | 12.4 | 7.2 | 6.24e-06 | 7.25e-06
| 2-2 | 1 | 04 | 5.10～5.40 | 粉质黏土 | 29.7 | 1.9 | 2.71 | 0.84993 | 31.4 | 20.2 | 11.2 | 0.848 | 0.84993 | 0.789 | 0.748 | 0.695 | 0.634 |  | 0.53 | 3.4904 |  |  | 18.5 | 12.5 | 5.24e-06 | 6.24e-06
| 2-2 | 3 | 02 | 3.10～3.40 | 黏土 | 43.5 | 1.76 | 2.73 | 1.2259 | 45.4 | 27.4 | 18 | 0.894 | 1.2259 | 1.139 | 1.08 | 1.007 | 0.909 |  | 0.73 | 3.0491 |  |  | 19.2 | 10.5 | 2.15e-06 | 3.15e-06
| 2-2 | 5 | 02 | 4.10～4.40 | 粉质黏土 | 25.1 | 1.965 | 2.71 | 0.7253 | 27.6 | 16.6 | 11 | 0.773 | 0.7253 | 0.674 | 0.651 | 0.624 | 0.592 |  | 0.27 | 6.39 |  |  | 22.5 | 10.4 | 4.15e-06 | 4.2e-06
| 2-2 | 11 | 02 | 4.10～4.40 | 粉质黏土 | 25.7 | 1.93 | 2.71 | 0.76501 | 28.4 | 17.4 | 11 | 0.755 | 0.76501 | 0.738 | 0.718 | 0.687 | 0.647 |  | 0.31 | 5.6936 |  |  | 18.5 | 12.1 | 5.15e-06 | 6.24e-06
| 2-2 | 11 | 03 | 5.10～5.40 | 粉质黏土 | 28.7 | 1.92 | 2.72 | 0.82325 | 31.9 | 18.8 | 13.1 | 0.756 | 0.82325 | 0.742 | 0.707 | 0.659 | 0.598 |  | 0.48 | 3.7984 |  |  | 22.2 | 10.7 | 4.34e-06 | 5.15e-06
| 2-2 | 13 | 01 | 2.10～2.40 | 粉质黏土 | 33.6 | 1.88 | 2.72 | 0.93294 | 36.2 | 24.1 | 12.1 | 0.785 | 0.93294 | 0.871 | 0.845 | 0.812 | 0.773 |  | 0.33 | 5.8574 |  |  | 22.5 | 16.1 | 4.15e-06 | 5.15e-06
| 2-2 | 13 | 02 | 3.10～3.40 | 粉质黏土 | 28.4 | 1.95 | 2.71 | 0.78443 | 31 | 20 | 11 | 0.764 | 0.78443 | 0.704 | 0.674 | 0.642 | 0.61 |  | 0.32 | 5.5763 |  |  | 24.5 | 12.2 | 5.21e-06 | 6.23e-06
| 2-2 | 15 | 02 | 5.10～5.40 | 粉质黏土 | 27.6 | 1.95 | 2.72 | 0.77986 | 33.5 | 20.1 | 13.4 | 0.56 | 0.77986 | 0.737 | 0.708 | 0.673 | 0.63 |  | 0.35 | 5.0853 |  |  | 20.4 | 10.7 | 6.24e-06 | 7.15e-06
| 3-1 | 1 | 05 | 7.10～7.40 | 粉质黏土 | 28.8 | 1.93 | 2.73 | 0.82189 | 36.7 | 21.9 | 14.8 | 0.466 | 0.82189 | 0.791 | 0.771 | 0.74 | 0.699 |  | 0.31 | 5.8771 |  |  | 45 | 9.1 | 2.25e-06 | 3.15e-06
| 3-1 | 3 | 03 | 5.10～5.40 | 粉质黏土 | 24.2 | 1.89 | 2.73 | 0.794 | 32.6 | 18.2 | 14.4 | 0.417 | 0.794 | 0.761 | 0.739 | 0.709 | 0.671 |  | 0.3 | 5.98 |  |  | 40.5 | 10.3 | 2.15e-06 | 3.54e-06
| 3-1 | 5 | 03 | 5.10～5.40 | 粉质黏土 | 24.1 | 1.98 | 2.71 | 0.69854 | 29.3 | 18.9 | 10.4 | 0.5 | 0.69854 | 0.676 | 0.659 | 0.632 | 0.587 |  | 0.27 | 6.2909 |  |  | 53.1 | 10.9 | 2.15e-06 | 3.74e-06
| 3-1 | 5 | 04 | 6.10～6.40 | 粉质黏土 | 25.4 | 2.03 | 2.72 | 0.68024 | 33 | 19.6 | 13.4 | 0.433 | 0.68024 | 0.654 | 0.636 | 0.611 | 0.573 |  | 0.25 | 6.721 |  |  | 45.2 | 8.9 | 3.24e-06 | 3.89e-06
| 3-1 | 11 | 04 | 6.10～6.40 | 粉质黏土 | 21.1 | 2.12 | 2.71 | 0.54802 | 27.6 | 16.1 | 11.5 | 0.435 | 0.54802 | 0.477 | 0.456 | 0.431 | 0.403 |  | 0.25 | 6.1921 |  |  | 42.5 | 13.2 | 3.24e-06 | 3.84e-06
| 3-1 | 11 | 05 | 7.10～7.40 | 粉质黏土 | 28.2 | 1.93 | 2.72 | 0.80676 | 36.4 | 23.6 | 12.8 | 0.359 | 0.80676 | 0.795 | 0.777 | 0.748 | 0.707 |  | 0.29 | 6.2302 |  |  | 39.5 | 12.2 | 4.15e-06 | 4.22e-06
| 3-1 | 13 | 03 | 4.10～4.40 | 粉质黏土 | 29.5 | 1.91 | 2.72 | 0.84419 | 35.2 | 22.9 | 12.3 | 0.537 | 0.84419 | 0.765 | 0.737 | 0.704 | 0.663 |  | 0.33 | 5.5885 |  |  | 41.1 | 12.7 | 3.24e-06 | 4.24e-06
| 3-1 | 13 | 04 | 5.10～5.40 | 粉质黏土 | 28.6 | 1.87 | 2.732 | 0.8788 | 35.4 | 20.4 | 15 | 0.547 | 0.8788 | 0.847 | 0.816 | 0.781 | 0.745 |  | 0.35 | 5.368 |  |  | 35.6 | 10.9 | 2.25e-06 | 2.35e-06
| 3-1 | 15 | 03 | 6.10～6.40 | 粉质黏土 | 24.5 | 2 | 2.71 | 0.68698 | 31.3 | 20.2 | 11.1 | 0.387 | 0.68698 | 0.672 | 0.66 | 0.636 | 0.601 |  | 0.24 | 7.0291 |  |  | 43.4 | 13.5 | 2.54e-06 | 3.74e-06
| 3-2 | 1 | 05 | 8.10～8.40 | 粉质黏土 | 30.9 | 1.84 | 2.72 | 0.93504 | 35 | 22.4 | 12.6 | 0.675 | 0.93504 | 0.835 | 0.81 | 0.766 | 0.735 |  | 0.44 | 4.3978 |  |  | 25.5 | 10.2 | 4.15e-06 | 5.24e-06
| 3-2 | 3 | 04 | 6.10～6.40 | 粉质黏土 | 28.1 | 1.93 | 2.71 | 0.79871 | 33.5 | 20.9 | 12.6 | 0.571 | 0.79871 | 0.749 | 0.724 | 0.691 | 0.65 |  | 0.33 | 5.4506 |  |  | 32.1 | 10.2 | 4.15e-06 | 5.45e-06
| 3-2 | 3 | 05 | 7.10～7.40 | 粉质黏土 | 28.6 | 1.88 | 2.73 | 0.86744 | 35 | 19.7 | 15.3 | 0.582 | 0.86744 | 0.831 | 0.794 | 0.757 | 0.721 |  | 0.37 | 5.0471 |  |  | 35.5 | 12.4 | 4.84e-06 | 6.24e-06
| 3-2 | 5 | 05 | 7.10～7.40 | 粉质黏土 | 27.5 | 1.97 | 2.72 | 0.76041 | 32.1 | 19.8 | 12.3 | 0.626 | 0.76041 | 0.731 | 0.71 | 0.683 | 0.649 |  | 0.27 | 6.52 |  |  | 36.1 | 10.7 | 5.24e-06 | 5.84e-06
| 3-2 | 5 | 06 | 8.10～8.40 | 粉质黏土 | 26.5 | 2.03 | 2.73 | 0.70121 | 30.9 | 16.8 | 14.1 | 0.688 | 0.70121 | 0.663 | 0.637 | 0.603 | 0.559 |  | 0.34 | 5.0036 |  |  | 29.3 | 11.1 | 5.12e-06 | 5.24e-06
| 3-2 | 11 | 06 | 8.10～8.40 | 粉质黏土 | 28.6 | 1.92 | 2.72 | 0.82183 | 33.4 | 19.5 | 13.9 | 0.655 | 0.82183 | 0.776 | 0.746 | 0.707 | 0.635 |  | 0.39 | 4.6714 |  |  | 29.5 | 12.1 | 5.29e-06 | 7.24e-06
| 3-2 | 11 | 07 | 9.10～9.40 | 粉质黏土 | 27.4 | 1.91 | 2.72 | 0.81428 | 31.8 | 18.5 | 13.3 | 0.669 | 0.81428 | 0.784 | 0.76 | 0.72 | 0.662 |  | 0.4 | 4.5357 |  |  | 33.5 | 12.4 | 5.85e-06 | 6.54e-06
| 3-2 | 13 | 05 | 6.10～6.40 | 粉质黏土 | 28.9 | 1.88 | 2.74 | 0.87865 | 32.3 | 17.2 | 15.1 | 0.775 | 0.87865 | 0.783 | 0.736 | 0.679 | 0.619 |  | 0.57 | 3.2959 |  |  | 30.5 | 12.4 | 6.24e-06 | 7.24e-06
| 3-2 | 15 | 04 | 8.10～8.40 | 粉质黏土 | 26.9 | 1.93 | 2.71 | 0.78186 | 30.1 | 18.6 | 11.5 | 0.722 | 0.78186 | 0.736 | 0.715 | 0.689 | 0.659 |  | 0.26 | 6.8533 |  |  | 33.5 | 12.3 | 4.24e-06 | 6.85e-06
| 3-3 | 1 | 06 | 10.10～10.40 | 黏土 | 24.7 | 2.05 | 2.74 | 0.66672 | 39.1 | 21.2 | 17.9 | 0.196 | 0.66672 | 0.655 | 0.644 | 0.624 | 0.592 | 0.547 | 0.2 | 8.3336 |  |  | 81.1 | 12.1 | 2.15e-07 | 3.15e-07
| 3-3 | 1 | 07 | 12.10～12.40 | 粉质黏土 | 20.2 | 2.11 | 2.72 | 0.5495 | 33.1 | 19.3 | 13.8 | 0.065 | 0.5495 | 0.536 | 0.528 | 0.517 | 0.502 | 0.481 | 0.11 | 14.0864 |  |  | 79.5 | 13.1 | 0 | 2.15e-06
| 3-3 | 1 | 08 | 18.10～18.40 | 黏土 | 24.5 | 2 | 2.75 | 0.71188 | 46.6 | 25.1 | 21.5 | -0.028 | 0.71188 | 0.706 | 0.699 | 0.681 | 0.646 | 0.593 | 0.18 | 9.5104 | 87.2 | 8.3
| 3-3 | 1 | 09 | 24.10～24.40 | 黏土 | 23.3 | 2.06 | 2.75 | 0.646 | 43 | 23.7 | 19.3 | -0.021 | 0.646 | 0.641 | 0.636 | 0.624 | 0.6 | 0.566 | 0.12 | 13.7167 | 99.2 | 22.9
| 3-3 | 1 | 10 | 30.10～30.40 | 黏土 | 23.1 | 2.06 | 2.74 | 0.63735 | 38.6 | 21.4 | 17.2 | 0.099 | 0.63735 | 0.631 | 0.621 | 0.601 | 0.569 | 0.522 | 0.2 | 8.1868
| 3-3 | 3 | 06 | 8.10～8.40 | 黏土 | 26.7 | 1.97 | 2.75 | 0.76865 | 40.3 | 21 | 19.3 | 0.295 | 0.76865 | 0.746 | 0.731 | 0.706 | 0.673 |  | 0.25 | 7.0746 |  |  | 81.1 | 10.5 | 3.15e-06 | 4.15e-06
| 3-3 | 3 | 07 | 10.10～10.40 | 黏土 | 26.8 | 1.97 | 2.76 | 0.77649 | 42.9 | 22.8 | 20.1 | 0.199 | 0.77649 | 0.765 | 0.753 | 0.727 | 0.691 |  | 0.26 | 6.8326 |  |  | 75.1 | 10.5 | 1.15e-06 | 2.15e-06
| 3-3 | 3 | 08 | 16.10～16.40 | 粉质黏土 | 22.9 | 2.06 | 2.73 | 0.62872 | 34.6 | 20 | 14.6 | 0.199 | 0.62872 | 0.619 | 0.609 | 0.592 | 0.558 |  | 0.17 | 9.5807 | 79 | 7.5
| 3-3 | 3 | 09 | 24.10～24.40 | 黏土 | 26.4 | 1.96 | 2.75 | 0.77347 | 42.6 | 24 | 18.6 | 0.129 | 0.77347 | 0.746 | 0.732 | 0.712 | 0.676 | 0.615 | 0.2 | 8.8674 | 81.2 | 14.8
| 3-3 | 3 | 10 | 30.10～30.40 | 粉质黏土 | 20 | 2.03 | 2.74 | 0.6197 | 38.5 | 22 | 16.5 | -0.121 | 0.6197 | 0.607 | 0.597 | 0.586 | 0.569 | 0.547 | 0.11 | 14.7246 | 98.1 | 23.2
| 3-3 | 5 | 07 | 10.10～10.40 | 黏土 | 29.6 | 1.97 | 2.75 | 0.80914 | 45.7 | 25.1 | 20.6 | 0.218 | 0.80914 | 0.793 | 0.78 | 0.757 | 0.718 |  | 0.23 | 7.8658 |  |  | 75.1 | 12.2 | 1.15e-06 | 1.84e-06
| 3-3 | 5 | 08 | 16.10～16.40 | 粉质黏土 | 24.4 | 2.06 | 2.74 | 0.65464 | 37.9 | 21.6 | 16.3 | 0.172 | 0.65464 | 0.637 | 0.626 | 0.611 | 0.591 |  | 0.15 | 11.0309
| 3-3 | 5 | 09 | 24.10～24.40 | 黏土 | 25.7 | 1.97 | 2.75 | 0.7547 | 44.7 | 23.8 | 20.9 | 0.091 | 0.7547 | 0.734 | 0.722 | 0.705 | 0.675 | 0.634 | 0.17 | 10.3218 | 90.1 | 16.2
| 3-3 | 5 | 10 | 30.10～30.40 | 黏土 | 23.8 | 2.07 | 2.76 | 0.65067 | 42.3 | 21.2 | 21.1 | 0.123 | 0.65067 | 0.623 | 0.608 | 0.588 | 0.563 | 0.53 | 0.2 | 8.2534 | 84.4 | 21.2
| 3-3 | 11 | 08 | 10.10～10.40 | 粉质黏土 | 22.4 | 2.06 | 2.72 | 0.61616 | 33.2 | 19.7 | 13.5 | 0.2 | 0.61616 | 0.604 | 0.594 | 0.577 | 0.551 |  | 0.17 | 9.5068 |  |  | 76.5 | 12.1 | 1.15e-06 | 2.84e-06
| 3-3 | 11 | 09 | 14.10～14.40 | 黏土 | 23.8 | 2.07 | 2.74 | 0.63871 | 38.1 | 20.2 | 17.9 | 0.201 | 0.63871 | 0.625 | 0.612 | 0.593 | 0.567 |  | 0.19 | 8.6248 | 79.2 | 12.7
| 3-3 | 11 | 10 | 20.10～20.40 | 黏土 | 27.5 | 1.94 | 2.74 | 0.80077 | 41.1 | 24 | 17.1 | 0.205 | 0.80077 | 0.792 | 0.781 | 0.759 | 0.731 |  | 0.22 | 8.1853 | 78.1 | 13.4
| 3-3 | 11 | 11 | 30.10～30.40 | 黏土 | 23.2 | 2.04 | 2.75 | 0.66078 | 43.7 | 22.3 | 21.4 | 0.042 | 0.66078 | 0.645 | 0.634 | 0.615 | 0.584 | 0.546 | 0.19 | 8.7409 | 88.4 | 18.2
| 3-3 | 13 | 06 | 8.10～8.40 | 粉质黏土 | 26.2 | 2 | 2.72 | 0.71632 | 36 | 22.9 | 13.1 | 0.252 | 0.71632 | 0.695 | 0.68 | 0.659 | 0.627 |  | 0.21 | 8.1729 |  |  | 76.5 | 12.2 | 2.15e-06 | 3.33e-06
| 3-3 | 13 | 07 | 12.10～12.40 | 黏土 | 29.7 | 1.95 | 2.75 | 0.8291 | 44.5 | 25.8 | 18.7 | 0.209 | 0.8291 | 0.818 | 0.805 | 0.783 | 0.743 |  | 0.22 | 8.3141 | 76.1 | 11.1
| 3-3 | 13 | 08 | 18.10～18.40 | 黏土 | 24.8 | 2.02 | 2.76 | 0.70519 | 43.9 | 21.6 | 22.3 | 0.143 | 0.70519 | 0.69 | 0.676 | 0.657 | 0.629 |  | 0.19 | 8.9747 | 78.2 | 11.3
| 3-3 | 13 | 09 | 24.10～24.40 | 粉质黏土 | 23.4 | 2.06 | 2.73 | 0.63535 | 34.5 | 20.4 | 14.1 | 0.213 | 0.63535 | 0.612 | 0.6 | 0.58 | 0.552 |  | 0.2 | 8.1767 | 77.2 | 11.8
| 3-3 | 13 | 10 | 30.10～30.40 | 粉质黏土 | 21.6 | 2.07 | 2.72 | 0.59784 | 31 | 18.2 | 12.8 | 0.266 | 0.59784 | 0.583 | 0.572 | 0.551 | 0.517 |  | 0.21 | 7.6088
| 3-3 | 15 | 05 | 14.10～14.40 | 黏土 | 30.4 | 1.93 | 2.76 | 0.86479 | 53.3 | 28 | 25.3 | 0.095 | 0.86479 | 0.861 | 0.852 | 0.832 | 0.799 |  | 0.2 | 9.324 |  |  | 75.1 | 12.2 | 2.41e-06 | 3.41e-06
| 3-3 | 15 | 06 | 20.10～20.40 | 黏土 | 23.6 | 2.03 | 2.74 | 0.6683 | 41.3 | 23.4 | 17.9 | 0.011 | 0.6683 | 0.662 | 0.654 | 0.638 | 0.61 | 0.572 | 0.16 | 10.4269 | 89.8 | 9.7
| 3-3 | 15 | 07 | 24.10～24.40 | 黏土 | 24.5 | 2 | 2.75 | 0.71188 | 41.5 | 21.9 | 19.6 | 0.133 | 0.71188 | 0.7 | 0.691 | 0.674 | 0.647 | 0.611 | 0.17 | 10.0699 | 90.1 | 10.4
| 3-3 | 15 | 08 | 30.10～30.40 | 黏土 | 29.4 | 1.91 | 2.75 | 0.86309 | 50.3 | 29.4 | 20.9 | 0 | 0.86309 | 0.855 | 0.843 | 0.825 | 0.791 | 0.738 | 0.18 | 10.3505 | 90.1 | 11.5